{"text_format":"1","workbook":"xlsx","n_sheets":1,"sheets":["BAL.MASSA"],"not_rendered":{"charts":0,"images":0,"macros":1,"external_links":0,"defined_names":50,"comments":0,"pivot_tables":0},"unopened":[],"bounds":{"document_bytes":16777216,"sheet_cells":100000,"rows_first":2000,"rows_last":500,"rows_between":2000,"halvings":0,"cell_chars":16384,"cell_head_chars":4096},"cells_cut":0,"cells_raw":0,"read":"whole","date_system":"1900"}

{"sheet":"BAL.MASSA","index":0,"n_rows":53,"n_cols":30,"rows_kept":53,"cut":false,"hidden":false,"merged":[]}
["BALANÇO DE MASSAS EM BASE SECA - DOSAGENS DE ADITIVOS, AGLOMERANTE E COMBUSTÍVEL SÓLIDO EM RELAÇÃO AO PESO DA MISTURA - CUSTOS E CÁLCULOS COMPLEMENTARES"]
[]
[null,null,"     DADOS DE ENTRADA PARA AS PELOTAS",null,null,null,null,null,null,null,null,null,null,"                                                          CÁLCULOS COMPLEMENTARES DA ANÁLISE QUÍMICA DAS PELOTAS (RESULTADOS)"]
["PELOTA",null,null,null,"                       Análise química desejada na PELOTA %",null,null,null,null,null,null,null,null,null,null,null,null,"                          Análise química calculada da PELOTA %"]
["TIPO",null,"% Finos Pelotas",null,"SiO2",null,"CaO",null,"MgO","QO=","TiO2",null,null,"FeT",null,"FeO",null,"SiO2",null,"Al2O3",null,"CaO",null,"MgO",null,{"$f":"T10","v":"TiO2"},null,"P",null,"Ʃ Outros"]
["Pelota Alto Forno","z =",2,"sp' =",2.7,"cp' =",2.4300000000000002,"gp' =",0.4,"qp' =",0.5,null,"          FeT =",{"$f":"0.7*(100-P6-R6-T6-V6-X6-Z6-(AB6/0.44)-AD6)+P6*0.77","v":65.237035603635235},"f2+ =",0.15,"sp =",{"$f":"(J24*D11+L12*J25+L13*J26+L14*J27+L15*J28+L16*J16*J29/100)/C34","v":2.6999999999999913},"ap =",{"$f":"(N11*D11+N12*J25+N13*J26+N14*J27+N15*J28+N16*J16*J29/100)/C34","v":0.52444816503170877},"cp =",{"$f":"(P11*D11+P12*J25+P13*J26+P14*J27+P15*J28+P16*J16*J29/100)/C34","v":2.4300000000000002},"gp =",{"$f":"(R11*D11+R12*J25+R13*J26+R14*J27+R15*J28+R16*J16*J29/100)/C34","v":0.40000000000000124},"qp =",{"$f":"(T11*D11+T12*J25+T13*J26+T14*J27+T15*J28+T16*J16*J29/100)/C34","v":0.50000000000000511},"pp =",{"$f":"(V11*D11+V12*J25+V13*J26+V14*J27+V15*J28+V16*J16*J29/100)/C34","v":2.8506142243888047E-2},"rp =",0.2]
[]
["COMPONENTE",null,"            DOSAGEM A",null,null,null,null,null,null,"DADOS DE ENTRADA DAS ANÁLISES QUÍMICAS DO MINÉRIO DE FERRO E ADITIVOS"]
["DA MISTURA","NOME","            MISTURA ",null,null,null,null,null,null,null,null,"ANÁLISE QUÍMICA %"]
[null,null,null,null,"  Carbono fixo",null," Matéria  Volátil",null,"             Cinzas",null,"                    SiO2",null,"                    Al2O3",null,"            CaO",null,"            MgO",null,"QO =",{"$f":"K5","v":"TiO2"},"                P",null,null,"PF","    UMIDADE"]
["MINÉRIO","Pellet Feed IT"," (kg-t-etc )  M  = ",100," -",null," -",null," -",null,"sm ="," -","am =",0.3,"cm =",0.05,"gm =",0.05,"qm =",0.08,"pm =",2.5000000000000001E-2,"fm =",0.35,"um =",8]
["DOSADOR CaO","Calc.Calcítico"," -"," -"," -",null," -",null," -",null,"sc =",2,"ac =",0.3,"cc =",51,"gc =",1,"qc =",0.01,"pc =",0.06,"fc =",44,"uc =",6]
["DOSASOR MgO","Calc. Dolomítico"," -"," -"," -",null," -",null," -",null,"sg =",2,"ag =",1,"cg =",38,"gg =",15,"qg =",0.01,"pg =",7.0000000000000007E-2,"fg =",44,"ug =",7]
["DOSADOR QO","Min. Titanífero"," -"," -"," -",null," -",null," -",null,"sq =",5,"aq =",8,"cq =",2,"gq =",1,"qq =",70,"pq =",0.09,"fq =",10,"uq =",9,null,null,null," "]
["AGLOMERANTE","Bentonita","(%) x =",0.5," -",null," -",null," -",null,"sa =",60,"aa =",18,"ca =",1,"ga =",1,"qa =",0.06,"pb =",0.09,"fa =",5,"ua =",10]
["COMBUSTÍVEL","Antracito","(%) y =",1.1000000000000001,"cfix =",80,"MV =",5,"cz =",15,"ss(*) =",45,"as(*) =",30,"cs(*) =",2,"gs(*) =",1,"qs(*) =",7.0000000000000007E-2,"pa (*)=",7.0000000000000007E-2,null,null,"us =",11]
[" ",null,"               y - Dosagem de Cfix",null,null,null,null,null,null,null,"(*) ","Análises das cinzas do combustível sólido"]
[]
[]
[null,null,null,null,null,null,null,null,"RESULTADOS E CÁLCULOS COMPLEMENTARES "]
[]
["RESULTADOS",null,null,null,null,null,null,null," RESULTADOS / MISTURA",null,null,"           CONSUMOS",null,null,null,null,null,null,"    MISTURAS REFERENCIADAS EM %",null,null,null,null,"    RENDIMENTO EM MASSA %"]
[null,null,null,null,null,null,"COMPONENTE",null,null,"Base Seca","Base Úmida","         Kg / t pelota útil",null,null,"      SOLVER",null,null,null,"  COMPONENTE ",null,"BASE","BASE",null,"              (BASE SECA)"]
["Teor de Sílica do Minério de Ferro",null,null,null,"%",null,{"$f":"B11","v":"Pellet Feed IT"},null,"sm =",2.2439198586960423," -","Base Seca","Base Úmida","EQ1",{"$f":"D11*J24+L12*J25+L13*J26+L14*J27+L15*J28+(J16*L16/100)*J29-((100*E6+C6*E6)/100)*J30","v":-8.5265128291212022E-13},"EQ1'",{"$f":"0","v":0},null,"   DA MISTURA ",null,"SECA","ÚMIDA",null,null,{"$f":"100*J30/J32","v":94.355864746751763}]
["Peso do dosador de CaO para produzir o peso P de pelotas",null,null,null,"kg-t-etc",null,"Calc.Calcítico",null,"C =",3.2229922005046792,{"$f":"(100*J25)/(100-Z12)","v":3.4287151069198716},{"$f":"J25*1000/C32","v":31.625878103041821},{"$f":"100*L25/(100-Z12)","v":33.64455117344874},"EQ2",{"$f":"N38*J25+N39*J26+N40*J27+N41*J28+(J16*N42/100)*J29-((100*G6+C6*G6)/100)*J30","v":-5.0000000000000568},"EQ2'",{"$f":"-D11*N37","v":-5},null,{"$f":"B12","v":"Calc.Calcítico"},null,{"$f":"100*J25/J32","v":2.9840870767878727},{"$f":"100*K25/K32","v":2.9212055638510024}]
["Peso do dosador de MgO para produzir o peso P de pelotas",null,null,null,"kg-t-etc",null,"Calc. Dolomítico",null,"G =",2.1311154389738007,{"$f":"(100*J26)/(100-Z13)","v":2.2915219773911835},{"$f":"J26*1000/C32","v":20.911746881032528},{"$f":"100*L26/(100-Z13)","v":22.485749334443579},"EQ3",{"$f":"O38*J25+O39*J26+O40*J27+O41*J28+(J16*O42/100)*J29-((100*I6+C6*I6)/100)*J30","v":-4.999999999999865},"EQ3'",{"$f":"-D11*O37","v":-5},null,{"$f":"B13","v":"Calc. Dolomítico"},null,{"$f":"100*J26/J32","v":1.9731459603250134},{"$f":"100*K26/K32","v":1.9523368204410032},null,null,"(BASE ÚMIDA) "]
["Peso do dosador de QO para produzir o peso P de pelotas",null,null,null,"kg-t-etc",null,"Min. Titanífero",null,"Q =",0.62675067211797764,{"$f":"(100*J27)/(100-Z14)","v":0.68873700232744794},{"$f":"J27*1000/C32","v":6.1500429179750711},{"$f":"100*L27/(100-Z14)","v":6.7582889208517267},"EQ4",{"$f":"P38*J25+P39*J26+P40*J27+P41*J28+(J16*P42/100)*J29-((100*K6+C6*K6)/100)*J30","v":-7.9999999999994742},"EQ4'",{"$f":"-D11*P37","v":-8},null,{"$f":"B14","v":"Min. Titanífero"},null,{"$f":"100*J27/J32","v":0.58029261775517449},{"$f":"100*K27/K32","v":0.58679193239720528},null,null,{"$f":"100*J30/K32","v":86.825517415620283}]
["Peso de Aglomerante para produzir o peso P de pelotas",null,null,null,"kg-t-etc",null,"Bentonita",null,"A =",0.54002985126928138,{"$f":"(100*J28)/(100-Z15)","v":0.60003316807697926},{"$f":"J28*1000/C32","v":5.2990876755990159},{"$f":"100*L28/(100-Z15)","v":5.8878751951100172},"EQ5",{"$f":"D15*J25+D15*J26+D15*J27+(D15-100)*J28+D15*J29","v":-50},"EQ5'",{"$f":"-D11*D15","v":-50},null,{"$f":"B15","v":"Bentonita"},null,{"$f":"100*J28/J32","v":0.5},{"$f":"100*K28/K32","v":0.51121781029402358}]
["Peso de Combustível sólido para produzir o peso P  pelotas",null,null,null,"kg-t-etc",null,"Antracito",null,"S =",1.485082090990524,{"$f":"(100*J29)/(100-Z16)","v":1.6686315629107011},{"$f":"J29*1000/C32","v":14.572491107897296},{"$f":"100*L29/(100-Z16)","v":16.373585514491346},"EQ6",{"$f":"D16*J25+D16*J26+D16*J27+D16*J28+(D16-F16)*J29","v":-110.00000000000004},"EQ6'",{"$f":"-D11*D16","v":-110.00000000000001},null,{"$f":"B16","v":"Antracito"},null,{"$f":"100*J29/J32","v":1.3750000000000002},{"$f":"100*K29/K32","v":1.4216450342446163},null,"Referência: Peso líquido das"]
["Peso Líquido de pelotas produzidas (exclusos finos - z%)",null,null,null,"kg-t-etc",null,null,null,"P =",101.90996721114558," -"," -"," -","EQ7",{"$f":"(100-X12)*J25+(100-X13)*J26+(100-X14)*J27+(100-X15)*J28+J16*J29-(100+C6)*J30","v":-9964.9999999999982},"EQ7'",{"$f":"-D11*(100-X11)","v":-9965},null,{"$f":"B11","v":"Pellet Feed IT"},null,{"$f":"100*J31/J32","v":92.587474345131923},{"$f":"100*K31/K32","v":92.60680283877214},null,"pelotas queimadas, exclusos os"]
[null,null,null,null,null,null,null,"Peso Minério =",null,{"$f":"D11","v":100},{"$f":"(100*J31)/(100-Z11)","v":108.69565217391305},{"$f":"J31*1000/C32","v":981.25828843425734},{"$f":"100*L31/(100-Z11)","v":1066.5850961241927},null,null,null,null,"  ","        Total %",null,{"$f":"SUM(U25:U30)","v":99.999999999999986},{"$f":"SUM(V25:V30)","v":99.999999999999986},null,"finos de peneiramento (z %)"]
["Peso líquido pelotas - útil sem finos  (P)",null,{"$f":"J30","v":101.90996721114558},"kg-t-etc",null,null,null,"Peso Mistura =",null,{"$f":"D11+J25+J26+J27+J28+J29","v":108.00597025385628},{"$f":"K25+K26+K27+K28+K29+K31","v":117.37329099153924},{"$f":"SUM(L25:L31)","v":1059.8175351198031},{"$f":"SUM(M25:M31)","v":1151.7351462625381},"Equações para o SOLVER!"]
["Peso de finos produzidos (Pf)",null,{"$f":"(J30*C6)/100","v":2.0381993442229116},"kg-t-etc",null,null,null,null,null,null,null,null,null,"Alerta - Não Altere!",null,null,null,null,"  PREÇOS DAS MATÉRIAS PRIMAS",null,null,null,null,"CUSTO VARIÁVEL UNITÁRIO DA MISTURA (base pelota útil)"]
["Peso Total Pelotas + finos (P')",null,{"$f":"J30+C33","v":103.9481665553685},"kg-t-etc",null,null,null,null,null,null,null,null,null,null,null,null,null,null,"COMPONENTE",null,"PREÇO BASE SECA",null,null,"                       CONDIÇÃO",null,null,null,null,"($$/kg-t-etc)"]
["Peso de Minério / Peso de Pelota Útil",null,{"$f":"J31/C32","v":0.98125828843425733}," -",null,null,null,null,null,null,null,null,null,"            RESTRIÇÕES SOLVER",null,null,null,null,null,null,"  $$ / (kg-t-etc)"]
[null,null,null,null,null,null,null,null,null,null,null,null,null,"Ca","Mg","Ti",null,null,{"$f":"B11","v":"Pellet Feed IT"},null,"wm =",60,null,"Apenas dos aditivos ao Minério (wm=wpf=0)",null,null,null,null,{"$f":"(J25*V37+J26*V38+J27*V39+J28*V40+J29*V41)/C32","v":4.7835819200585794}]
[null,null,null,null,null,null,null,null,null,null,null,null,null,{"$f":"IF(G6=0,0,P11)","v":0.05},{"$f":"IF(I6=0,0,R11)","v":0.05},{"$f":"IF(K6=0,0,T11)","v":0.08},null,null,"Calc.Calcítico",null,"wc =",35,null,"Com Minério e Crédito Finos",null,null,null,null,{"$f":"(V36*D11+J25*V37+J26*V38+J27*V39+J28*V40+J29*V41-V42*C33)/C32","v":63.059079226114029}]
[null,null,null,null,null,null,null,null,null,null,null,null,null,{"$f":"IF(G6=0,0,P12)","v":51},{"$f":"IF(I6=0,0,R12)","v":1},{"$f":"IF(K6=0,0,T12)","v":0.01},null,null,"Calc. Dolomítico",null,"wg =",35,null,"Com Minério sem Crédito Finos (wpf)=0)",null,null,null,null,{"$f":"(V36*D11+J25*V37+J26*V38+J27*V39+J28*V40+J29*V41)/C32","v":63.659079226114031}]
[null,null,null,null,null,null,null,null,null,null,null,null,null,{"$f":"IF(G6=0,0,P13)","v":38},{"$f":"IF(I6=0,0,R13)","v":15},{"$f":"IF(K6=0,0,T13)","v":0.01},null,null,"Min. Titanífero",null,"wq =",20]
[null,null,null,null,null,null,null,null,null,null,null,null,null,{"$f":"IF(G6=0,0,P14)","v":2},{"$f":"IF(I6=0,0,R14)","v":1},{"$f":"IF(K6=0,0,T14)","v":70},null,null,"Bentonita",null,"wa =",120]
[null,null,null,null,null,null,null,null,null,null,null,null,null,{"$f":"IF(G6=0,0,P15)","v":1},{"$f":"IF(I6=0,0,R15)","v":1},{"$f":"IF(K6=0,0,T15)","v":0.06},null,null,"Antracito",null,"ws =",150,null,"* Os preços de aquisição, venda e ou transferência devem"]
[null,null,null,null,null,null,null,null,null,null,null,null,null,{"$f":"IF(G6=0,0,P16)","v":2},{"$f":"IF(I6=0,0,R16)","v":1},{"$f":"IF(K6=0,0,T16)","v":7.0000000000000007E-2},null,null,"Finos de Pelotas",null,"wpf =",30,null,"    ser em base seca, C&F ou FOB usina de pelotização."]
[null,null,null,null,null,null,null,null,null,null,null,null,null,null,null,null,null,null,null,null,null,null,null,"    O preço dos finos de pelotas refere-se ao preço de venda."]
["OBS: 1) Só altere as células de entrada de dados destacadas em amarelo. Elas referem-se à entrada de dados conhecidos, desejados ou estimados. Após a entrada dos dados, clique no botão RESOLVER, no canto superior, à direita."]
["         2) Não altere as demais células, de outras cores. Elas contêm fórmulas para cálculos diversos. Em hipótese alguma podem ser deletadas."]
["         3) Relativamente aos dados de entrada, quando não se quiser dosar à pelota CaO, MgO ou QO, deve-se entrar com o valor 0 (zero) na célula correspondente, destacada no campo \"Analise Química Desejada na Pelota %\"."]
["         4) No estudo de custos de misturas, viabilidade de matérias primas, otimização de processos, etc, é importante verificar como os materiais são contabilizados em termos de custos/preços. Há matérias primas que são em base úmida."]
["         5) Todas as variáveis estão descritas e caracterizadas no capítulo 6 do livro correspondente. "]
["         6) O SOLVER sempre encontrará uma solução para o problema, a não ser que os dados de entrada sejam incompatíveis. "]
["         7) O solver dever ser operado na aba dados, função Solver indicada no topo da planilha, à direita. O método de solução deve ser o LP Simplex. Dai, após a entrada dos dados é só clicar a tecla resolver. Não é necessário dizer"]
["             que nenhuma alteração pode ser feita na planilha do solver."]
["         8) O teor de umidade das matérias primas deve ser considerado, conforme aquele da aquisição ou de recebimento na usina de pelotização. Não é o teor de umidade, no misturador e/ou pelotamento."]
["         9) Para manter a linearidade do SOLVER, na busca de uma solução para o sistema de equações do balanço de massas, o valor do peso de minério de ferro M deve estar no intervalo:  \"  10 < =  M  <= 100.000  \""]