## CALOR HEM
Tabela 7.2 – Cálculo da quantidade teórica de calor para produção de 1 t de pelota hematítica.
TEOR DE SÍLICA DA PELOTA - SiO2 % | 1 | 3 | 5
Basicidade da Pelota - CaO/SiO2 | 0.93 | 0.93 | 0.93
ETAPAS DO PROCESSAMENTO TÉRMICO DAS PELOTAS
1 - AQUECIMENTO E VAPORIZAÇÃO DA ÁGUA DAS PELOTAS CRUAS COM 9% DE UMIDADE
Peso da água na pelota crua - do balanço de massas (g) | 100150 | 101740 | 103310
Mol H2O (g) | 18 | 18 | 18
No. Moles H2O | 5563.889 | 5652.222 | 5739.444
Aquecimento de 35 a 100 oC ou 308 a 373 oK; Entalpia da água = f (T), sendo T em oK:
ΔH(T) = (HT - H298) = 18,04.T - 5379 cal/mol
ΔH(308) = (18,04.308 - 5379).(no. moles)/1000 kcal | 986.5888 | 1002.252 | 1017.718
ΔH(373) = (18,04.373 - 5379).(no. moles)/1000 kcal | 7510.805 | 7630.048 | 7747.791
ΔH1 aquecimento da água de 35 a 100 oC = ΔH373 - ΔH308 Kcal | 6524.216 | 6627.796 | 6730.073
Evaporação
ΔH (ebulição) - kcal/mol | 9.82 | 9.82 | 9.82
ΔH2 de vaporização da água = ΔH (ebulição) . (no. Moles) kcal | 54637.39 | 55504.82 | 56361.34
2 - CALCINAÇÃO DO CALCÁRIO - Reação endotérmica
Reação de calcinação: CaCO3 = CaO + CO2
Entalpias de Formação desses compostos - ΔHo(298) - kcal/mol
ΔHCaCO3 | -288.4 | -288.4 | -288.4
ΔHCaO | -151.6 | -151.6 | -151.6
ΔHCO2 | -94.1 | -94.1 | -94.1
ΔH da reação de calcinação do calcário = (ΔHCaO + ΔHCO2) - ΔHCaCO3 - Kcal (endotérmica) | 42.7 | 42.7 | 42.7
Mol do CaCO3 (g) | 100 | 100 | 100
CC - Consumo de calor por g de calcário = (ΔH da reação)/(mol do CaCO3) kcal/g | 0.427 | 0.427 | 0.427
PC - Peso de calcário - do balanço de massas (g) | 17170 | 53650 | 90140
ΔH3 de calcinação do calcário = CC.PC kcal | 7331.59 | 22908.55 | 38489.78
3 - REAÇÃO DE ESCORIFICAÇÃO - CaO.SiO2 - Reação exotérmica
Reação de escorificação: CaO + SiO2 = CaO.SiO2
Entalpias de Formação desses compostos - ΔHo(298) - kcal/mol
ΔHCaO | -151.6 | -151.6 | -151.6
ΔHSiO2 | -217 | -217 | -217
ΔHCaO.SiO2 | -390 | -390 | -390
ΔH da reação de escorificação = ΔHCaO.SiO2 - (ΔHCaO + ΔHSiO2) - Kcal - Reação Exotérmica | -21.4 | -21.4 | -21.4
Mol do SiO2 (g) | 60.09 | 60.09 | 60.09
CL =Calor liberado pela reação de escorificação por g de SiO2 = (ΔH reação/mol de SiO2) - kcal/g | -0.3561325 | -0.3561325 | -0.3561325
% de SiO2 nas pelotas queimadas - premissas | 1 | 3 | 5
PSiO2 = Peso de SiO2 em 1t de pelotas (g) | 10000 | 30000 | 50000
ΔH4 de escorificaçao = (CL.PSiO2) / calor cedido ao sistema de queima kcal | -3561.325 | -10683.97 | -17806.62
4 - AQUECIMENTO DA PELOTA (HEMATITA - Fe2O3) DE 35 a 1300 oC (308 a 1573 oK)
Peso de hematita - premissa - 1 t de pelotas (g) | 1000000 | 1000000 | 1000000
Mol Fe2O3 (g) | 160 | 160 | 160
No. Moles Fe2O3 | 6250 | 6250 | 6250
Aquecimento de 308 a 1573 oK; Fase alfa --> Fase gama - Entalpia do Fe2O3 = f (T), sendo T em oK:
ΔH Hem alfa (T) = (HT - H298) = 23,49.T + (9,30.T.T/1000) + (3,55.100000/T) -9021 cal/mol
ΔH Hem gama (T) = (HT - H298) = 31,71.T + (0,88.T.T/1000) - 8446 cal/mol
ΔH Hem alfa (308) = {[(23,49.308) + (9,30.308.308/1000) + (3,55.100000/308) -9021]/1000}.(no. Moles) kcal | 1554.704 | 1554.704 | 1554.704
ΔH Hem gama (1573) = {[31,71.1573 + (0,88.1573.1573/1000) - 8446]/1000}.(no moles) kcal | 272570.247 | 272570.247 | 272570.247
ΔH5 de aquecimento da pelota = ΔH Hem gama (1573) - ΔH Hem alfa (308) kcal | 271015.5 | 271015.5 | 271015.5
5 - RECUPERAÇÃO DE CALOR DAS PELOTAS - RESFRIAMENTO DE 1300 a 100 oC (1573 a 373 oK)
Resfriamento das pelotas de 1573 a 373 oK; Fase gama --> Fase alfa:
ΔH Hem gama (1573) = {[31,71.1573 + (0,88.1573.1573/1000) - 8446]/1000}.(no moles) kcal | 272570.247 | 272570.247 | 272570.247
ΔH Hem alfa (373) = {[(23,49.373) + (9,30.373.373/1000) + (3,55.100000/373) -9021]/1000}.(no. Moles) kcal | 12415.08 | 12415.08 | 12415.08
ΔH6 de resfriamento das pelotas / calor recuperado = ΔH Hem alfa (373) - ΔH Hem gama (1573) kcal | -260155.2 | -260155.2 | -260155.2
6 - QUANTIDADE TEÓRICA DE CALOR PARA QUEIMA DE 1t DE PELOTAS
6.1 - Sem recuperação de calor das pelotas queimadas (kcal/t): | 335947.4 | 345372.7 | 354790.1
ΔH = ΔH1 + ΔH2 +ΔH3 +ΔH4 +ΔH5
6.2 - COM RECUPERAÇÃO DE CALOR DAS PELOTAS AO FINAL DA QUEIMA oC (kcal/t): | 75792.24 | 85217.57 | 94634.95
ΔH' = ΔH1 + ΔH2 + ΔH3 + ΔH4 + ΔH5 + ΔH6 | (Referência) | ( + 12 % ) | ( + 25 % )

## CALOR MAG
Tabela 7.4 – Cálculo da quantidade teórica de calor para produção de 1 t pelota magnetítica.
TEOR DE SÍLICA DA PELOTA - SiO2 % | 1 | 3 | 5
Basicidade da Pelota - CaO/SiO2 | 0.93 | 0.93 | 0.93
ETAPAS DO PROCESSAMENTO TÉRMICO DAS PELOTAS
1 - AQUECIMENTO E VAPORIZAÇÃO DA ÁGUA DAS PELOTAS CRUAS COM 9% DE UMIDADE
Peso da água na pelota crua - do balanço de massas (g) | 96820 | 98470 | 100110
Mol H2O (g) | 18 | 18 | 18
No. Moles H2O | 5378.889 | 5470.556 | 5561.667
Aquecimento de 35 a 100 oC ou 308 a 373 oK; Entalpia da água = f (T), sendo T em oK:
ΔH(T) = (HT - H298) = 18,04.T - 5379 cal/mol
ΔH(308) = (18,04.308 - 5379).(no. moles)/1000 kcal | 953.7846 | 970.0389 | 986.1947
ΔH(373) = (18,04.373 - 5379).(no. moles)/1000 kcal | 7261.07 | 7384.812 | 7507.805
ΔH1 aquecimento da água de 35 a 100 oC = ΔH373 - ΔH308 Kcal | 6307.285 | 6414.773 | 6521.61
Evaporação
ΔH (ebulição) - kcal/mol | 9.82 | 9.82 | 9.82
ΔH2 de vaporização da água = ΔH (ebulição) . (no. Moles) kcal | 52820.69 | 53720.86 | 54615.57
2 - CALCINAÇÃO DO CALCÁRIO - Reação endotérmica
Reação de calcinação: CaCO3 = CaO + CO2
Entalpias de Formação desses compostos - ΔHo(298) - kcal/mol
ΔHCaCO3 | -288.4 | -288.4 | -288.4
ΔHCaO | -151.6 | -151.6 | -151.6
ΔHCO2 | -94.1 | -94.1 | -94.1
ΔH da reação de calcinação do calcário = (ΔHCaO + ΔHCO2) - ΔHCaCO3 - Kcal (endotérmica) | 42.7 | 42.7 | 42.7
Mol do CaCO3 (g) | 100 | 100 | 100
CC - Consumo de calor por g de calcário = (ΔH da reação)/(mol do CaCO3) kcal/g | 0.427 | 0.427 | 0.427
PC - Peso de calcário - do balanço de massas (g) | 17200 | 53690 | 90180
ΔH3 de calcinação do calcário = CC.PC kcal | 7344.4 | 22925.63 | 38506.86
3 - REAÇÃO DE ESCORIFICAÇÃO - CaO.SiO2 - Reação exotérmica
Reação de escorificação: CaO + SiO2 = CaO.SiO2
Entalpias de Formação desses compostos - ΔHo(298) - kcal/mol
ΔHCaO | -151.6 | -151.6 | -151.6
ΔHSiO2 | -217 | -217 | -217
ΔHCaO.SiO2 | -390 | -390 | -390
ΔH da reação de escorificação = ΔHCaO.SiO2 - (ΔHCaO + ΔHSiO2) - Kcal - Reação Exotérmica | -21.4 | -21.4 | -21.4
Mol do SiO2 (g) | 60.09 | 60.09 | 60.09
CL =Calor liberado pela reação de escorificação por g de SiO2 = (ΔH reação/mol de SiO2) - kcal/g | -0.3561325 | -0.3561325 | -0.3561325
% de SiO2 nas pelotas queimadas - premissas | 1 | 3 | 5
PSiO2 = Peso de SiO2 em 1t de pelotas (g) | 10000 | 30000 | 50000
ΔH4 de escorificaçao = (CL.PSiO2) / calor cedido ao sistema de queima kcal | -3561.325 | -10683.97 | -17806.62
4 - AQUECIMENTO DA PELOTA: de 35 oC (Magnetita alfa) a 1300 oC (Hematita gama) - 308 a 1573 oK
Peso de pelota - premissa - 1 t de pelotas (g) | 1000000 | 1000000 | 1000000
Mol Fe2O3 (g) | 160 | 160 | 160
No. Moles Fe2O3 | 6250 | 6250 | 6250
Aquecimento de 308 a 1573 oK; Fase Mag. alfa --> Fase Hem. gama - Entalpia = f (T), sendo T em oK:
ΔH Mag alfa (T) = (HT - H298) = 21,88.T + (24,10.T.T/1000) - 8666 cal/mol
ΔH Hem gama (T) = (HT - H298) = 31,71.T + (0,88.T.T/1000) - 8446 cal/mol
ΔH Mag alfa (308) = {[21,88.308 + (24,10.308.308/1000) - 8666]/1000} .(no. moles) kcal | 2245.39 | 2245.39 | 2245.39
ΔH Hem gama (1573) = {[31,71.1573 + (0,88.1573.1573/1000) - 8446]/1000}.(no moles) kcal | 272570.247 | 272570.247 | 272570.247
ΔH5 de aquecimento da pelota = ΔH Hem gama (1573) - ΔH Mag alfa (308) kcal | 270324.857 | 270324.857 | 270324.857
5 - OXIDAÇÃO DA MAGNETITA - Reação Exotérmica - Minério com 100% Fe3O4
PM = 100% do peso de minério magnetítico do balanço de massas (g) | 956860 | 936950 | 917030
ΔHo(298): Fe3O4 = -267 kcal/mol; O2 = 0 kcal/mol; Fe2O3 = -196 kcal/mol
Reação de oxidação: 2Fe3O4 + 1/2 O2 = 3Fe2O3; ΔH da reação = 3.(-196) - 2.(-267) = -54 kcal
Calor liberado por g de magnetita = ΔH Mag = -54/463,1 = -0,117 Kcal/g de magnetita
ΔH6 de oxidação da Magnetita / Calor cedido ao sistema = PM.(-0,117) Kcal | -111952.62 | -109623.15 | -107292.51
6 - RECUPERAÇÃO DE CALOR DAS PELOTAS - RESFRIAMENTO DE 1300 a 100 oC (1573 a 373 oK)
Resfriamento das pelotas de 1573 a 373 oK; Fase Hem gama --> Hem alfa:
ΔH Hem gama (1573) = {[31,71.1573 + (0,88.1573.1573/1000) - 8446]/1000}.(no moles) kcal | 272570.247 | 272570.247 | 272570.247
ΔH Hem alfa (373) = {[(23,49.373) + (9,30.373.373/1000) + (3,55.100000/373) -9021]/1000}.(no. Moles) kcal | 12415.08 | 12415.08 | 12415.08
ΔH7 de resfriamento das pelotas / calor recuperado = ΔH Hem alfa (373) - ΔH Hem gama (1573) kcal | -260155.2 | -260155.2 | -260155.2
7 - QUANTIDADE TEÓRICA DE CALOR PARA QUEIMA DE 1t DE PELOTAS
7.1 - Sem recuperação de calor das pelotas queimadas (kcal/t): | 221283.3 | 233079 | 244869.8
ΔH = ΔH1 + ΔH2 + ΔH3 + ΔH4 + ΔH5 + ΔH6
7.2 - COM RECUPERAÇÃO DE CALOR DAS PELOTAS AO FINAL DA QUEIMA (kcal/t): | -38871.88 | -27076.18 | -15285.41
ΔH' = ΔH1 + ΔH2 + ΔH3 + ΔH4 + ΔH5 + ΔH6 + ΔH7

## CALOR RESUMO
Tabela 7.4 – Cálculo da quantidade teórica de calor para produção de 1 t pelota magnetítica.
TEOR DE SÍLICA DA PELOTA - SiO2 % | 1 | 3 | 5 | 1 | 3 | 5
Basicidade da Pelota - CaO/SiO2 | 0.93 | 0.93 | 0.93 | 0.93 | 0.93 | 0.93
ETAPAS DO PROCESSAMENTO TÉRMICO DAS PELOTAS
1 - AQUECIMENTO E VAPORIZAÇÃO DA ÁGUA DAS PELOTAS CRUAS COM 9% DE UMIDADE
Peso da água na pelota crua - do balanço de massas (g) | 96820 | 98470 | 100110 | 100150 | 101740 | 103310
Mol H2O (g) | 18 | 18 | 18 | 18 | 18 | 18
No. Moles H2O | 5378.889 | 5470.556 | 5561.667 | 5563.889 | 5652.222 | 5739.444
Aquecimento de 35 a 100 oC ou 308 a 373 oK; Entalpia da água = f (T), sendo T em oK:
ΔH(T) = (HT - H298) = 18,04.T - 5379 cal/mol
ΔH(308) = (18,04.308 - 5379).(no. moles)/1000 kcal | 953.7846 | 970.0389 | 986.1947 | 986.5888 | 1002.252 | 1017.718
ΔH(373) = (18,04.373 - 5379).(no. moles)/1000 kcal | 7261.07 | 7384.812 | 7507.805 | 7510.805 | 7630.048 | 7747.791
ΔH1 aquecimento da água de 35 a 100 oC = ΔH373 - ΔH308 Kcal | 6307.285 | 6414.773 | 6521.61 | 6524.216 | 6627.796 | 6730.073 | 61161.605 | 62132.618 | 63091.417
Evaporação | [6 empty] | 59127.974 | 60135.629 | 61137.177
ΔH (ebulição) - kcal/mol | 9.82 | 9.82 | 9.82 | 9.82 | 9.82 | 9.82
ΔH2 de vaporização da água = ΔH (ebulição) . (no. Moles) kcal | 52820.69 | 53720.86 | 54615.57 | 54637.39 | 55504.82 | 56361.34
2 - CALCINAÇÃO DO CALCÁRIO - Reação endotérmica
Reação de calcinação: CaCO3 = CaO + CO2
Entalpias de Formação desses compostos - ΔHo(298) - kcal/mol
ΔHCaCO3 | -288.4 | -288.4 | -288.4 | -288.4 | -288.4 | -288.4
ΔHCaO | -151.6 | -151.6 | -151.6 | -151.6 | -151.6 | -151.6
ΔHCO2 | -94.1 | -94.1 | -94.1 | -94.1 | -94.1 | -94.1
ΔH da reação de calcinação do calcário = (ΔHCaO + ΔHCO2) - ΔHCaCO3 - Kcal (endotérmica) | 42.7 | 42.7 | 42.7 | 42.7 | 42.7 | 42.7
Mol do CaCO3 (g) | 100 | 100 | 100 | 100 | 100 | 100
CC - Consumo de calor por g de calcário = (ΔH da reação)/(mol do CaCO3) kcal/g | 0.427 | 0.427 | 0.427 | 0.427 | 0.427 | 0.427
PC - Peso de calcário - do balanço de massas (g) | 17200 | 53690 | 90180 | 17170 | 53650 | 90140
ΔH3 de calcinação do calcário = CC.PC kcal | 7344.4 | 22925.63 | 38506.86 | 7331.59 | 22908.55 | 38489.78
3 - REAÇÃO DE ESCORIFICAÇÃO - CaO.SiO2 - Reação exotérmica
Reação de escorificação: CaO + SiO2 = CaO.SiO2
Entalpias de Formação desses compostos - ΔHo(298) - kcal/mol
ΔHCaO | -151.6 | -151.6 | -151.6 | -151.6 | -151.6 | -151.6
ΔHSiO2 | -217 | -217 | -217 | -217 | -217 | -217
ΔHCaO.SiO2 | -390 | -390 | -390 | -390 | -390 | -390
ΔH da reação de escorificação = ΔHCaO.SiO2 - (ΔHCaO + ΔHSiO2) - Kcal - Reação Exotérmica | -21.4 | -21.4 | -21.4 | -21.4 | -21.4 | -21.4
Mol do SiO2 (g) | 60.09 | 60.09 | 60.09 | 60.09 | 60.09 | 60.09
CL =Calor liberado pela reação de escorificação por g de SiO2 = (ΔH reação/mol de SiO2) - kcal/g | -0.3561325 | -0.3561325 | -0.3561325 | -0.3561325 | -0.3561325 | -0.3561325
% de SiO2 nas pelotas queimadas - premissas | 1 | 3 | 5 | 1 | 3 | 5
PSiO2 = Peso de SiO2 em 1t de pelotas (g) | 10000 | 30000 | 50000 | 10000 | 30000 | 50000
ΔH4 de escorificaçao = (CL.PSiO2) / calor cedido ao sistema de queima kcal | -3561.325 | -10683.97 | -17806.62 | -3561.325 | -10683.97 | -17806.62
4 - AQUECIMENTO DA PELOTA: de 35 oC (Magnetita alfa) a 1300 oC (Hematita gama) - 308 a 1573 oK
Peso de pelota - premissa - 1 t de pelotas (g) | 1000000 | 1000000 | 1000000 | 1000000 | 1000000 | 1000000
Mol Fe2O3 (g) | 160 | 160 | 160 | 160 | 160 | 160
No. Moles Fe2O3 | 6250 | 6250 | 6250 | 6250 | 6250 | 6250
Aquecimento de 308 a 1573 oK; Fase Mag. alfa --> Fase Hem. gama - Entalpia = f (T), sendo T em oK:
ΔH Mag alfa (T) = (HT - H298) = 21,88.T + (24,10.T.T/1000) - 8666 cal/mol
ΔH Hem gama (T) = (HT - H298) = 31,71.T + (0,88.T.T/1000) - 8446 cal/mol
ΔH Mag alfa (308) = {[21,88.308 + (24,10.308.308/1000) - 8666]/1000} .(no. moles) kcal | 2245.39 | 2245.39 | 2245.39 | 1554.704 | 1554.704 | 1554.704
ΔH Hem gama (1573) = {[31,71.1573 + (0,88.1573.1573/1000) - 8446]/1000}.(no moles) kcal | 272570.247 | 272570.247 | 272570.247 | 272570.247 | 272570.247 | 272570.247
ΔH5 de aquecimento da pelota = ΔH Hem gama (1573) - ΔH Mag alfa (308) kcal | 270324.857 | 270324.857 | 270324.857 | 271015.5 | 271015.5 | 271015.5
5 - OXIDAÇÃO DA MAGNETITA - Reação Exotérmica - Minério com 100% Fe3O4
PM = 100% do peso de minério magnetítico do balanço de massas (g) | 956860 | 936950 | 917030
ΔHo(298): Fe3O4 = -267 kcal/mol; O2 = 0 kcal/mol; Fe2O3 = -196 kcal/mol
Reação de oxidação: 2Fe3O4 + 1/2 O2 = 3Fe2O3; ΔH da reação = 3.(-196) - 2.(-267) = -54 kcal
Calor liberado por g de magnetita = ΔH Mag = -54/(2.231,55) = -0,117 Kcal/g de magnetita |  |  |  | 272570.247 | 272570.247 | 272570.247
ΔH6 de oxidação da Magnetita / Calor cedido ao sistema = PM.(-0,117) Kcal | -111952.62 | -109623.15 | -107292.51 | 12415.08 | 12415.08 | 12415.08
|  |  |  | -260155.2 | -260155.2 | -260155.2
6 - RECUPERAÇÃO DE CALOR DAS PELOTAS - RESFRIAMENTO DE 1300 a 100 oC (1573 a 373 oK)
Resfriamento das pelotas de 1573 a 373 oK; Fase Hem gama --> Hem alfa: |  |  |  | 335947.4 | 345372.7 | 354790.1
ΔH Hem gama (1573) = {[31,71.1573 + (0,88.1573.1573/1000) - 8446]/1000}.(no moles) kcal | 272570.247 | 272570.247 | 272570.247
ΔH Hem alfa (373) = {[(23,49.373) + (9,30.373.373/1000) + (3,55.100000/373) -9021]/1000}.(no. Moles) kcal | 12415.08 | 12415.08 | 12415.08
ΔH7 de resfriamento das pelotas / calor recuperado = ΔH Hem alfa (373) - ΔH Hem gama (1573) kcal | -260155.2 | -260155.2 | -260155.2 | 75792.24 | 85217.57 | 94634.95
|  |  |  | (Referência) | ( + 12 % ) | ( + 25 % )
7 - QUANTIDADE TEÓRICA DE CALOR PARA QUEIMA DE 1t DE PELOTAS
6.1 - Sem recuperação de calor das pelotas queimadas (kcal/t): | 221283.3 | 233079 | 244869.8 | [5 empty] | Tabela 7.5
ΔH = ΔH1 + ΔH2 + ΔH3 + ΔH4 + ΔH5 + ΔH6
6.2 - COM RECUPERAÇÃO DE CALOR DAS PELOTAS AO FINAL DA QUEIMA (kcal/t): | -38871.88 | -27076.18 | -15285.41
ΔH' = ΔH1 + ΔH2 + ΔH3 + ΔH4 + ΔH5 + ΔH6 + ΔH7 | [8 empty] | TIPO DE MINÉRIO DA PELOTA | HEMATITA |  |  | MAGNETITA
[9 empty] | TEOR DE SÍLICA | 1 | 3 | 5 | 1 | 3 | 5
[9 empty] | BASICIDADE - CaO/SiO2 | 0.93 | 0.93 | 0.93 | 0.93 | 0.93 | 0.93
[9 empty] | ETAPAS DO PROCESSAMENTO TÉRMICO | Quantidade de calor em kcal / t de pelota
[9 empty] | 1 - AQUECIMENTO E VAPORIZAÇÃO DA ÁGUA | 61162 | 62133 | 63091 | 59128 | 60136 | 61137
[9 empty] | 2 - CALCINAÇÃO DO CALCÁRIO | 7331.59 | 22908.55 | 38489.78 | 7344.4 | 22925.63 | 38506.86
[9 empty] | 3 - REAÇÃO DE ESCORIFICAÇÃO - CaO.SiO2 | -3561.325 | -10683.97 | -17806.62 | -3561.325 | -10683.97 | -17806.62
[9 empty] | 4 - AQUECIMENTO DA PELOTA a 1300 oC | 271015.5 | 271015.5 | 271015.5 | 270324.857 | 270324.857 | 270324.857
[9 empty] | 5 - OXIDAÇÃO DA MAGNETITA- Exotérmica | - | - | - | -111952.62 | -109623.15 | -107292.51
[9 empty] | 6 - RECUPERAÇÃO DE CALOR DAS PELOTAS | -260155.2 | -260155.2 | -260155.2 | -260155.2 | -260155.2 | -260155.2
7 - QUANTIDADE TEÓRICA DE CALOR
[9 empty] | 7.1 - SEM RECUPERAÇÃO DE CALOR (kcal/t): | 335947.4 | 345372.7 | 354790.1 | 221283.3 | 233079 | 244869.8
[9 empty] | 7.2 - COM RECUPERAÇÃO DE CALOR (kcal/t): | 75792.24 | 85217.57 | 94634.95 | -38871.88 | -27076.18 | -15285.41
[10 empty] | (Referência) | ( + 12 % ) | ( + 25 % )